## Henry-Reinhardt LIVRO
EXERCÍCIO DE FIXAÇÃO III - CARVÃO MINERAL
[7 empty] | FLUTUADO ACUMULADO |  |  | AFUNDADO ACUMULADO |  |  | Material +/-0,1
i | Densidade relativa | Densidade relativa | Massa % | Teor de cinzas % | Unidades de cinzas | Unidades de cinzas acum. | Massa acum. % | Teor de cinzas acum. % | Unidades de cinzas acum. | Massa acum. % | Teor de cinzas acum. % | Proporç. Flutuada média | Densidade relativa | Massa %
| A | A' | B | C | D | E | F | G | H | I | J | K | L | M
1 | -1,3 | 1.3 | 7.9 | 3.8 | 0.3002 | 0.3002 | 7.9 | 3.8 | 27.9972 | 100 | 27.9972 | 3.95 | 1.4 | 50.8 | 37.6
2 | 1,3-1,4 | 1.4 | 29.7 | 7 | 2.079 | 2.3792 | 37.6 | 6.32766 | 27.697 | 92.1 | 30.07275 | 22.75 | 1.5 | 30.1 | 59.8
3 | 1,4-1,6 | 1.6 | 30.1 | 15.4 | 4.6354 | 7.0146 | 67.7 | 10.3613 | 25.618 | 62.4 | 41.05449 | 52.65 | 1.6 | 13 | 38.9
4 | 1,6-1,9 | 1.9 | 8.8 | 35.8 | 3.1504 | 10.165 | 76.5 | 13.28758 | 20.9826 | 32.3 | 64.96161 | 72.1 | 1.7 | 8.4 | 20.4
5 | 1,9-2,4 | 2.4 | 11.6 | 69.4 | 8.0504 | 18.2154 | 88.1 | 20.67582 | 17.8322 | 23.5 | 75.8817 | 82.3 | 1.8 | 6.9 | 23.5
6 | +2,4 | 2.5 | 11.9 | 82.2 | 9.7818 | 27.9972 | 100 | 27.9972 | 9.7818 | 11.9 | 82.2 | 94.05 | 2 | 4.4 | 11.9
|  |  | 100 |  | 27.9972
[5 empty] | BC | ΣD | ΣB | 100E/F | ΣD inv | ΣB | 100H/I | F+B/2